## Sheet1
Nom | Valeur | Element 1 | Element 2
Imputation | rv6-2182550 |  | A compléter
QMOS | 378785-2011-27264 |  | A compléter
ProcedeSoudage | 111 |  | A compléter
Diametre |  | 168.3 mm | A compléter
TypeJoint | Bout à Bout (BW) |  | A compléter
Pression |  | MPB | A compléter
Epaisseur |  | 4.2 mm | A compléter
Norme |  | Année de pose : 1984 | A compléter
Courant | CC |  | A compléter
Passes |  |  | A compléter
Meulage | Oui |  | A compléter
Etuvage | Non |  | A compléter
Chanfrein | Non |  | A compléter
Oxycoupage | Non |  | A compléter
Sechage | 70°C si T≤ 5°C |  | A compléter
Prechauffage | Sans préchauffage |  | A compléter
TemperatureEntrePasses | maxi 130°C |  | A compléter
Type | CLAMP |  | A compléter
Longueur | Lmini = 132 mm |  | A compléter